## 吸収NDフィルター
吸収NDフィルター
* 価格は載っておりません。お手数ですが弊社までお問い合わせ下さい。
TEL : 03-5328-2858 E-mail : info＠spectra.co.jp
基本仕様
フィルター厚 |  | 5.00mm(最大)
公差 |  | ±0.5mm
有効径 |  | 85% of O.D.
面精度 |  | 60/40 Per MIL-O-13830B
最大耐用温度 |  | +100℃
Substrate Material |  | Schott® absorption glass
ARコート |  | ≦0.5% avg. per surface from 400nm to 700nm
OPTICAL DENSITY | TOLERANCE @(550nm) | DENSITY TRANSMISSION | SPECTRAL RANGE |  | PART NUMBERS
|  |  |  | THICKNESS | 25mmφ | 50mm x 50mm
0.1 | ±10% | 79.43 | 400nm-700nm | 4.95mm | 010ABND-25 | 010ABND-50S
0.2 | ±10% | 63.1 | 400nm-700nm | 1.91mm | 020ABND-25 | 020ABND-50S
0.3 | ±10% | 50.12 | 400nm-700nm | 2.84mm | 030ABND-25 | 030ABND-50S
0.4 | ±10% | 39.81 | 400nm-700nm | 3.78mm | 040ABND-25 | 040ABND-50S
0.5 | ±10% | 31.62 | 400nm-700nm | 2.11mm | 050ABND-25 | 050ABND-50S
0.6 | ±10% | 25.12 | 400nm-700nm | 2.51mm | 060ABND-25 | 060ABND-50S
0.7 | ±10% | 19.95 | 400nm-700nm | 2.95mm | 070ABND-25 | 070ABND-50S
0.8 | ±10% | 15.85 | 400nm-700nm | 3.38mm | 080ABND-25 | 080ABND-50S
0.9 | ±10% | 12.59 | 400nm-700nm | 1.75mm | 090ABND-25 | 090ABND-50S
1 | ±10% | 10 | 400nm-700nm | 1.96mm | 100ABND-25 | 100ABND-50S
1.5 | ±10% | 3.16 | 400nm-700nm | 2.90mm | 150ABND-25 | 150ABND-50S
2 | ±10% | 1 | 400nm-700nm | 1.96mm | 200ABND-25 | 200ABND-50S
3 | ±10% | 0.1 | 400nm-700nm | 2.92mm | 300ABND-25 | 300ABND-50S
4 | ±10% | 0.01 | 400nm-700nm | 2.82mm | 400ABND-25 | 400ABND-50S