## 金属NDフィルター
金属NDフィルター
* 価格は載っておりません。お手数ですが弊社までお問い合わせ下さい。
TEL : 03-5328-2858 E-mail : info＠spectra.co.jp
基本仕様
フィルター厚 |  | 1.5mm （フューズドシリカ）
1.5mm （硝子）
公差 |  | ±0.5mm
有効径 |  | 85% of O.D.
面精度 |  | 60/40 Per MIL-O-13830B
コート面精度 |  | 40/20 Per MIL-O-13830B
最大耐用温度 |  | +100℃
基材 |  | 250-2000nm（フューズドシリカ）
350-2000nm（硝子）
金属NDフィルター透過仕様早見表
OPTICAL DENSITY | NOMINAL TRANSMITTANCE(%) | TRANSMISSION DEVIATION FROM NOMINAL
|  | 250nm to 350nm | 350nm to 700nm | 700nm to 800nm | 800nm to 2000nm
0.1 | 79.43 | ±8% | ±2% | ±2% | ±8%
0.15 | 70.79 | ±7% | ±2% | ±2% | ±7%
0.2 | 63.1 | ±6% | ±2% | ±2% | ±6%
0.3 | 50.12 | ±5% | ±2% | ±2% | ±5%
0.4 | 39.81 | ±4% | ±1.5% | ±1.5% | ±4%
0.5 | 31.62 | ±4% | ±1.5% | ±1.5% | ±4%
0.6 | 25.12 | ±4% | ±1.5% | ±1.5% | ±4%
0.7 | 19.95 | ±4% | ±1.5% | ±1.5% | ±4%
0.8 | 15.85 | ±4% | ±1.5% | ±1.5% | ±4%
0.9 | 12.59 | ±3.5% | ±1.0% | ±1.0% | ±3.5%
1 | 10 | ±3.5% | ±1.0% | ±1.0% | ±3.5%
1.3 | 5.01 | ±3% | ±1.0% | ±1.0% | ±3%
1.5 | 3.16 | ±1.5% | ±0.5% | ±0.5% | ±1.5%
2 | 1 | ±0.5% | ±0.2% | ±0.2% | ±0.5%
2.5 | 0.32 | ±0.15% | ±0.07% | ±0.07% | ±0.15%
3 | 0.1 | ±0.06% | ±0.04% | +0.15/-0.0% | 0.1%(nom)
4 | 0.01 | ±0.008% | +0.01/-0.008% | +0.01/-0.0% | 0.01%(nom)
金属NDフィルター（１）
可視～近赤外用(350-2000nm）
OPTICAL DENSITY | NOMINAL TRANSMITTANCE(%) | PART NUMBERS
|  | 12.5mmφ | 25.0mmφ | 50.0mmφ | 50mm x 50mm
0.1 | 79.43 | 010FN52-12.5 | 010FN52-25 | 010FN52-50 | 010FN52-50S
0.15 | 70.79 | 015FN52-12.5 | 015FN52-25 | 015FN52-50 | 015FN52-50S
0.2 | 63.1 | 020FN52-12.5 | 020FN52-25 | 020FN52-50 | 020FN52-50S
0.3 | 50.12 | 030FN52-12.5 | 030FN52-25 | 030FN52-50 | 030FN52-50S
0.4 | 39.81 | 040FN52-12.5 | 040FN52-25 | 040FN52-50 | 040FN52-50S
0.5 | 31.62 | 050FN52-12.5 | 050FN52-25 | 050FN52-50 | 050FN52-50S
0.6 | 25.12 | 060FN52-12.5 | 060FN52-25 | 060FN52-50 | 060FN52-50S
0.7 | 19.95 | 070FN52-12.5 | 070FN52-25 | 070FN52-50 | 070FN52-50S
0.8 | 15.85 | 080FN52-12.5 | 080FN52-25 | 080FN52-50 | 080FN52-50S
0.9 | 12.59 | 090FN52-12.5 | 090FN52-25 | 090FN52-50 | 090FN52-50S
1 | 10 | 100FN52-12.5 | 100FN52-25 | 100FN52-50 | 100FN52-50S
1.3 | 5.01 | 130FN52-12.5 | 130FN52-25 | 130FN52-50 | 130FN52-50S
1.5 | 3.16 | 150FN52-12.5 | 150FN52-25 | 150FN52-50 | 150FN52-50S
2 | 1 | 200FN52-12.5 | 200FN52-25 | 200FN52-50 | 200FN52-50S
2.5 | 0.32 | 250FN52-12.5 | 250FN52-25 | 250FN52-50 | 250FN52-50S
3 | 0.1 | 300FN52-12.5 | 300FN52-25 | 300FN52-50 | 300FN52-50S
4 | 0.01 | 400FN52-12.5 | 400FN52-25 | 400FN52-50 | 400FN52-50S
金属NDフィルター（２）
紫外～可視～近赤外用（250-2000nm)
OPTICAL DENSITY | NOMINAL TRANSMITTANCE(%) | PART NUMBERS
|  | 12.5mmφ | 25.0mmφ | 50.0mmφ | 50mm x 50mm
0.1 | 79.43 | 010FN46-12.5 | 010FN46-25 | 010FN46-50 | 010FN46-50S
0.15 | 70.79 | 015FN46-12.5 | 015FN46-25 | 015FN46-50 | 015FN46-50S
0.2 | 63.1 | 020FN46-12.5 | 020FN46-25 | 020FN46-50 | 020FN46-50S
0.3 | 50.12 | 030FN46-12.5 | 030FN46-25 | 030FN46-50 | 030FN46-50S
0.4 | 39.81 | 040FN46-12.5 | 040FN46-25 | 040FN46-50 | 040FN46-50S
0.5 | 31.62 | 050FN46-12.5 | 050FN46-25 | 050FN46-50 | 050FN46-50S
0.6 | 25.12 | 060FN46-12.5 | 060FN46-25 | 060FN46-50 | 060FN46-50S
0.7 | 19.95 | 070FN46-12.5 | 070FN46-25 | 070FN46-50 | 070FN46-50S
0.8 | 15.85 | 080FN46-12.5 | 080FN46-25 | 080FN46-50 | 080FN46-50S
0.9 | 12.59 | 090FN46-12.5 | 090FN46-25 | 090FN46-50 | 090FN46-50S
1 | 10 | 100FN46-12.5 | 100FN46-25 | 100FN46-50 | 100FN46-50S
1.3 | 5.01 | 130FN46-12.5 | 130FN46-25 | 130FN46-50 | 130FN46-50S
1.5 | 3.16 | 150FN46-12.5 | 150FN46-25 | 150FN46-50 | 150FN46-50S
2 | 1 | 200FN46-12.5 | 200FN46-25 | 200FN46-50 | 200FN46-50S
2.5 | 0.32 | 250FN46-12.5 | 250FN46-25 | 250FN46-50 | 250FN46-50S
3 | 0.1 | 300FN46-12.5 | 300FN46-25 | 300FN46-50 | 300FN46-50S
4 | 0.01 | 400FN46-12.5 | 400FN46-25 | 400FN46-50 | 400FN46-50S