## 金属・吸収NDフィルターセット
金属NDフィルターセット
* 価格は載っておりません。お手数ですが弊社までお問い合わせ下さい。
TEL : 03-5328-2858 E-mail : info＠spectra.co.jp
基本仕様
フィルター厚 | 1.5mm
公差 | ±0.5mm
有効径 | 85% of O.D.
面精度 | 60/40 Per MIL-O-13830B
コート面精度 | 40/20 Per MIL-O-13830B
最大耐用温度 | +100℃
金属NDフィルター７枚セット（OD値）
OD値(1) | OD値（２）
0.1 | 2
0.3 | 3
0.5 | 4
1
FILTER SIZE | SUBSTRATE | SET PART NO.
12.5mmφ | GLASS | 128FA52-12.5
25.0mmφ | GLASS | 128FA52-25
50.0mmφ | GLASS | 128FA52-50
50.0mm sq. | GLASS | 128FA52-50S
12.5mmφ | FUSED SILICA | 130FA46-12.5
25.0mmφ | FUSED SILICA | 130FA46-25
50.0mmφ | FUSED SILICA | 130FA46-50
50.0mm sq. | FUSED SILICA | 130FA46-50S
金属NDフィルター17枚セット（OD値）
OD値（１） | OD値（２） | OD値（３）
0.1 | 0.6 | 1.5
0.15 | 0.7 | 2
0.2 | 0.8 | 2.5
0.3 | 0.9 | 3
0.4 | 1 | 4
0.5 | 1.3
FILTER SIZE | SUBSTRATE | SET PART NO.
12.5mmφ | GLASS | 132FA52-12.5
25.0mmφ | GLASS | 132FA52-25
50.0mmφ | GLASS | 132FA52-50
50.0mm sq. | GLASS | 132FA52-50S
12.5mmφ | FUSED SILICA | 134FA46-12.5
25.0mmφ | FUSED SILICA | 134FA46-25
50.0mmφ | FUSED SILICA | 134FA46-50
50.0mm sq. | FUSED SILICA | 134FA46-50S
吸収NDフィルターセット
基本仕様
有効径 | 85% of O.D.
面精度 | 60/40 Per MIL-O-13830B
最大耐用温度 | +100℃
基材 | Schott® absorption type glass
ARコート | ≦0.5% avg. per surface from 400nm to 700nm
吸収NDフィルター７枚セット
DENSITY | DENSITY
0.1 | 2
0.3 | 3
0.5 | 4
1
FILTER SIZE | SET PART NO.
25.0mmφ | 135FAND-25
50.0mm sq. | 135FAND-50S
吸収NDフィルター14枚セット
DENSITY | DENSITY | DENSITY
0.1 | 0.6 | 1.5
0.2 | 0.7 | 2
0.3 | 0.8 | 3
0.4 | 0.9 | 4
0.5 | 1
FILTER SIZE | SET PART NO.
25.0mmφ | 136FAND-25
50.0mm sq. | 136FAND-50S