## 標準干渉式バンドパスフィルター
標準干渉式バンドパスフィルターシリーズ
* 価格は載っておりません。お手数ですが弊社までお問い合わせ下さい。
TEL : 03-5328-2858 E-mail : info＠spectra.co.jp
基本仕様
各口径公差 |  | +0/-0.25mm
実測定口径 |  | サイズ（径） |  | アパーチャー径
|  | 12.5mmφ |  | 9.0mmφ
|  | 25.0mmφ |  | 21.0mmφ
|  | 50.0mmφ |  | 45.0mmφ
面精度 |  | 80-50 (Per MIL-O-13830)
適用外バンド範囲 |  | 1 x 10-4 from X-ray to FIR
基本使用温度 |  | +23℃ | [6 empty] | λθ=入射した角度においての波長
基本設置温度範囲 |  | -50℃ to +70℃ | [6 empty] | λ0=通常入射においての波長
入射角度依存性 |  | 右の式を参照 | [6 empty] | Ne=使用環境の屈折率
N*=フィルター素材の屈折率
θ=入射角度
TYPE | CW/L (nm) | FWHM (nm) | # OF CAV | FILTER TYPE | MIN.T (%) | N | MAX THICK (MM) | PART NUMBERS
[8 empty] | 12.5MM DIA. | 25MM DIA. | 50MM DIA.
| 193.0 +3/.5 | 15 ±3 |  | 7 | 12 |  | 4 | 193FS15-12.5 | 193FS15-25 | 193FS15-50
| 200.0 +3/-0 | 10 ±2 |  | 7 | 12 |  | 4 | 200FS10-12.5 | 200FS10-25 | 200FS10-50
Zn | 214.0 +3/-0 | 10 ±2 |  | 7 | 12 |  | 4 | 214FS10-12.5 | 214FS10-25 | 214FS10-50
Zn | 214.0 ±3 | 22 ±4 |  | 8 | 20 |  | 4 | 214FS22-12.5 | 214FS22-25 | 214FS22-50
| 220.0 +3/-0 | 10 ±2 |  | 7 | 12 |  | 4 | 220FS10-12.5 | 220FS10-25 | 220FS10-50
Cd | 228.0 +3/-0 | 10 ±2 |  | 7 | 15 |  | 4 | 228FS10-12.5 | 228FS10-25 | 228FS10-50
Cd | 228.0 ±3 | 25 ±5 |  | 8 | 20 |  | 4 | 228FS25-12.5 | 228FS25-25 | 228FS25-50
Ni | 232.0 +3/0 | 10 ±2 |  | 7 | 15 |  | 4 | 232FS10-12.5 | 232FS10-25 | 232FS10-50
Co | 239.0 +3/-0 | 10 ±2 |  | 7 | 15 |  | 4 | 239FS10-12.5 | 239FS10-25 | 239FS10-50
Co | 239.0 ±3 | 25 ±5 |  | 8 | 20 |  | 4 | 239FS25-12.5 | 239FS25-25 | 239FS25-50
HeCd | 248.0 +3/-0 | 10 ±2 |  | 7 | 12 |  | 4 | 248FS10-12.5 | 248FS10-25 | 248FS10-50
Hg | 253.7 +3/-0 | 10 ±2 |  | 7 | 12 |  | 4 | 254FS10-12.5 | 254FS10-25 | 254FS10-50
Hg | 253.7 ±3 | 25 ±5 |  | 8 | 18 |  | 4 | 254FS25-12.5 | 254FS25-25 | 254FS25-50
Hg | 253.7 +10-0 | 40 ±8 |  | 8 | 20 |  | 4 | 254FS40-12.5 | 254FS40-25 | 254FS40-50
| 260.0 +3/-0 | 10 ±2 |  | 7 | 12 |  | 4 | 260FS10-12.5 | 260FS10-25 | 260FS10-50
Hg | 265.0 +3/-0 | 10 ±2 |  | 7 | 12 |  | 4 | 265FS10-12.5 | 265FS10-25 | 265FS10-50
Hg | 265.0 ±3 | 25 ±5 |  | 8 | 20 |  | 4 | 265FS25-12.5 | 265FS25-25 | 265FS25-50
| 270.0 +3/-0 | 10 ±2 |  | 7 | 12 |  | 4 | 270FS10-12.5 | 270FS10-25 | 270FS10-50
| 275.0 +3/-0 | 10 ±2 |  | 7 | 12 |  | 4 | 275FS10-12.5 | 275FS10-25 | 275FS10-50
Hg | 280.0 +3/-0 | 10 ±2 |  | 7 | 12 |  | 4 | 280FS10-12.5 | 280FS10-25 | 280FS10-50
Hg | 280.0 ±3 | 25 ±5 |  | 8 | 20 |  | 4 | 280FS25-12.5 | 280FS25-25 | 280FS25-50
Hg | 289.0 +3/-0 | 10 ±2 |  | 7 | 15 |  | 4 | 289FS10-12.5 | 289FS10-25 | 289FS10-50
Hg | 296.7 +3/-0 | 10 ±2 |  | 7 | 15 |  | 4 | 297FS10-12.5 | 297FS10-25 | 297FS10-50
| 300.0 +3/-0 | 10 ±2 |  | 7 | 15 |  | 4 | 300FS10-12.5 | 300FS10-25 | 300FS10-50
| 300.0 ±3 | 25 ±5 |  | 8 | 20 |  | 4 | 300FS25-12.5 | 300FS25-25 | 300FS25-50
| 300.0 +10/-0 | 40 ±8 |  | 8 | 20 |  | 4 | 300FS40-12.5 | 300FS40-25 | 300FS40-50
Zn | 307.1 +3/-0 | 10 ±2 |  | 7 | 15 |  | 4 | 307FS10-12.5 | 307FS10-25 | 307FS10-50
Zn | 307.1 ±3 | 25 ±5 |  | 8 | 20 |  | 4 | 307FS25-12.5 | 307FS25-25 | 307FS25-50
| 310.0 +3/-0 | 10 ±2 |  | 7 | 15 |  | 4 | 310FS10-12.5 | 310FS10-25 | 310FS10-50
Hg | 313.0 +3/-0 | 10 ±2 |  | 7 | 15 |  | 4 | 313FS10-12.5 | 313FS10-25 | 313FS10-50
Hg | 313.0 ±3 | 25 ±5 |  | 8 | 20 |  | 4 | 313FS25-12.5 | 313FS25-25 | 313FS25-50
| 320.0 +3/-0 | 10 ±2 | 3 | 3 | 25 | 1.45 | 8 | 320FS10-12.5 | 320FS10-25 | 320FS10-50
Cd | 326.1 +0.5/-0 | 3 ±0.5 | 2 | 2 | 12 | 1.45 | 8 | 326FS03-12.5 | 326FS03-25 | 326FS03-50
Cd | 326.1 +2/-0 | 10 ±2 | 3 | 3 | 25 | 1.45 | 8 | 326FS10-12.5 | 326FS10-25 | 326FS10-50
Cd | 326.1 ±3 | 25 ±5 | 3 | 3 | 25 | 1.45 | 8 | 326FS25-12.5 | 326FS25-25 | 326FS25-50
| 330.0 +3/-0 | 10 ±2 | 3 | 3 | 25 | 1.45 | 8 |  | 330FS10-25 | 330FS10-50
Hg | 334.0 +2/-0 | 10 ±2 | 3 | 3 | 25 | 1.45 | 8 | 334FS10-12.5 | 334FS10-25 | 334FS10-50
N laser | 337.1 +0.5/-0 | 3 ±0.5 | 2 | 2 | 15 | 1.45 | 7 | 337FS03-12.5 | 337FS03-25 | 337FS03-50
N laser | 337.1 +2/-0 | 10 ±2 | 3 | 3 | 25 | 1.45 | 7 | 337FS10-12.5 | 337FS10-25 | 337FS10-50
Biomedical | 340.0 +2/-0 | 8±2 | 3 | 3 | 35 | 1.45 | 7 | 340FS08-12.5 | 340FS08-25 | 340FS08-50
Biomedical | 340.0 +3/-0 | 10 ±2 | 3 | 3 | 25 | 1.45 | 7 | 340FS10-12.5 | 340FS10-25 | 340FS10-50
Biomedical | 340.0 +3 | 25 ±5 | 3 | 3 | 25 | 1.45 | 7 | 340FS25-12.5 | 340FS25-25 | 340FS25-50
| 350.0 +3/-0 | 10 ±2 | 3 | 3 | 25 | 1.45 | 7 | 350FS10-12.5 | 350FS10-25 | 350FS10-50
| 350.0 ±3 | 25 ±5 | 3 | 3 | 25 | 1.45 | 7 | 350FS25-12.5 | 350FS25-25 | 350FS25-50
| 350.0 +10/-0 | 40 ±10 | 3 | 3 | 25 | 1.45 | 7 | 350FS40-12.5 | 350FS40-25 | 350FS40-50
Nd/YAG laser | 355.0 +2/-0 | 10 ±2 | 3 | 3 | 25 | 1.45 | 7 | 355FS10-12.5 | 355FS10-25 | 355FS10-50
| 360.0 +3/-0 | 10 ±2 | 3 | 3 | 25 | 1.45 | 7 | 360FS10-12.5 | 360FS10-25 | 360FS10-50
Hg | 365.0 +1/-0 | 5 ±1 | 2 | 2 | 20 | 1.45 | 7 | 365FS05-12.5 | 365FS05-25 | 365FS05-50
Hg | 365.0 +2/-0 | 10 ±2 | 3 | 3 | 25 | 1.45 | 7 | 365FS10-12.5 | 365FS10-25 | 365FS10-50
Hg | 365.0 ±3 | 25 ±5 | 3 | 3 | 25 | 1.45 | 7 | 365FS25-12.5 | 365FS25-25 | 365FS25-50
| 370.0 +3/-0 | 10 ±2 | 3 | 3 | 25 | 1.45 | 7 |  | 370FS10-25 | 370FS10-50
| 380.0 +3/-0 | 10 ±2 | 3 | 3 | 25 | 1.45 | 7 | 380FS10-12.5 | 380FS10-25 | 380FS10-50
| 390.0 +3/-0 | 10 ±2 | 3 | 3 | 35 | 1.45 | 7 |  | 390FS10-25 | 390FS10-50
| 400.0 +3/-0 | 10 ±2 | 3 | 3 | 40 | 1.45 | 7 | 400FS10-12.5 | 400FS10-25 | 400FS10-50
| 400.0 ±2 | 20 ±4 | 3 | 3 | 40 | 1.45 | 7 | 400FS20-12.5 | 400FS20-25 | 400FS20-50
| 400.0 +10/-0 | 40 ±8 | 3 | 3 | 40 | 1.45 | 7 | 400FS40-12.5 | 400FS40-25 | 400FS40-50
| 400.0 +25/-0 | 70 ±16 |  | 10 | 60 |  | 7 | 400FS70-12.5 | 400FS70-25 | 400FS70-50
Hg | 404.7 +1/-0 | 5 ±1 | 2 | 2 | 30 | 1.45 | 7 | 405FS05-12.5 | 405FS05-25 | 405FS05-50
Hg | 404.7 +2/-0 | 10 ±2 | 3 | 3 | 40 | 1.45 | 7 | 405FS12-12.5 | 405FS12-25 | 405FS12-50
| 410.0 +3/-0 | 10 ±2 | 3 | 3 | 40 | 1.45 | 7 |  | 410FS10-25 | 410FS10-50
| 415.0 +2/-0 | 10 ±2 | 3 | 3 | 40 | 1.45 | 7 | 415FS10-12.5 | 415FS10-25 | 415FS10-50
| 420.0 +3/-0 | 10 ±2 | 3 | 3 | 40 | 1.45 | 7 | 420FS10-12.5 | 420FS10-25 | 420FS10-50
TYPE | CW/L (nm) | FWHM (nm) | # OF CAV | FILTER TYPE | MIN.T (%) | N | MAX THICK (MM) | PART NUMBERS
[8 empty] | 12.5MM DIA. | 25MM DIA. | 50MM DIA
| 430.0 +3/-0 | 10 ±2 | 3 | 3 | 40 | 1.45 | 7 | 430FS10-12.5 | 430FS10-25 | 430FS10-50
Hg | 435.8 +1/-0 | 5 ±1 | 2 | 2 | 35 | 1.45 | 7 | 436FS05-12.5 | 436FS05-25 | 436FS05-50
Hg | 435.8 +2/-0 | 10 ±2 | 3 | 3 | 40 | 1.45 | 7 | 436FS10-12.5 | 436FS10-25 | 436FS10-50
| 440.0 +3/-0 | 10 ±2 | 3 | 3 | 45 | 1.45 | 7 | 440FS10-12.5 | 440FS10-25 | 440FS10-50
He/Cdlaser | 441.6 +0.2/-0 | 1 ±0.2 | 2 | 6 | 50 | 1.45 | 3.5 | 442FS01-12.5 | 442FS01-25 | 442FS01-50
He/Cdlaser | 441.6 +0.2/-0 | 1 ±0.2 | 2 | 2 | 30 | 1.45 | 8.5 | 442FS02-12.5 | 442FS02-25 | 442FS02-50
He/Cdlaser | 441.6 +0.5/-0 | 3 ±0.5 | 2 | 2 | 35 | 1.45 | 8.5 | 442FS03-12.5 | 442FS03-25 | 442FS03-50
He/Cdlaser | 441.6 +2/-0 | 10 ±2 | 3 | 3 | 45 | 1.45 | 7 | 442FS10-12.5 | 442FS10-25 | 442FS10-50
| 450.0 +3/-0 | 10 ±2 | 3 | 3 | 45 | 1.45 | 7 | 450FS10-12.5 | 450FS10-25 | 450FS10-50
| 450.0 ±2 | 20 ±4 | 3 | 3 | 45 | 1.45 | 7 | 450FS20-12.5 | 450FS20-25 | 450FS20-50
| 450.0 +10/-0 | 40 ±8 | 3 | 3 | 50 | 1.45 | 7 | 450FS40-12.5 | 450FS40-25 | 450FS40-50
| 450.0 +25/-0 | 80 ±16 |  | 9 | 65 |  | 7 | 450FS80-12.5 | 450FS80-25 | 450FS80-50
Cs | 455.5 +2/-0 | 10 ±2 | 3 | 3 | 45 | 1.45 | 7 | 456FS10-12.5 | 456FS10-25 | 456FS10-50
Ar/Ion laser | 457.9 +0.2/-0 | 1 ±0.2 | 2 | 6 | 50 | 1.45 | 3.5 | 458FS01-12.5 | 458FS01-25 | 458FS01-50
Ar/Ion laser | 457.9 +0.2/-0 | 1 ±0.2 | 2 | 2 | 30 | 1.45 | 8.5 | 458FS02-12.5 | 458FS02-25 | 458FS02-50
Ar/Ion laser | 457.9 +0.5/-0 | 3 ±0.5 | 2 | 2 | 35 | 1.45 | 8.5 | 458FS03-12.5 | 458FS03-25 | 458FS03-50
Ar/Ion laser | 457.9 +2/-0 | 10 ±2 | 3 | 3 | 45 | 1.45 | 7 | 458FS10-12.5 | 458FS10-25 | 458FS10-50
| 460.0 +3/-0 | 10 ±2 | 3 | 3 | 45 | 1.45 | 7 | 460FS10-12.5 | 460FS10-25 | 460FS10-50
| 470.0 +3/-0 | 10 ±2 | 3 | 3 | 45 | 2.05 | 7 | 470FS10-12.5 | 470FS10-25 | 470FS10-50
| 480.0 +3/-0 | 10 ±2 | 3 | 3 | 45 | 2.05 | 7 | 480FS10-12.5 | 480FS10-25 | 480FS10-50
H | 486.1 +2/-0 | 10 ±2 | 3 | 3 | 45 | 2.05 | 7 | 486FS10-12.5 | 486FS10-25 | 486FS10-50
Ar/Ion laser | 488.0 +0.2/-0 | 1 ±0.2 | 2 | 6 | 55 | 2.05 | 3.5 | 488FS01-12.5 | 488FS01-25 | 488FS01-50
Ar/Ion laser | 488.0 +0.2/-0 | 1 ±0.2 | 2 | 2 | 40 | 2.05 | 8.5 | 488FS02-12.5 | 488FS02-25 | 488FS02-50
Ar/Ion laser | 488.0 +0.5/-0 | 3 ±0.5 | 2 | 2 | 45 | 2.05 | 8.5 | 488FS03-12.5 | 488FS03-25 | 488FS03-50
Ar/Ion laser | 488.0 +2/-0 | 10 ±2 | 3 | 3 | 50 | 2.05 | 7 | 488FS10-12.5 | 488FS10-25 | 488FS10-50
| 490.0 +3/-0 | 10 ±2 | 3 | 3 | 50 | 2.05 | 7 |  | 490FS10-25 | 490FS10-50
| 500.0 +3/-0 | 10 ±2 | 3 | 3 | 50 | 2.05 | 7 | 500FS10-12.5 | 500FS10-25 | 500FS10-50
| 500.0 ±2 | 20 ±4 | 3 | 3 | 50 | 2.05 | 7 | 500FS20-12.5 | 500FS20-25 | 500FS20-50
| 500.0 +10/-0 | 40 ±8 | 3 | 3 | 50 | 2.05 | 7 | 500FS40-12.5 | 500FS40-25 | 500FS40-50
| 500.0 +25/-0 | 80 ±16 |  | 9 | 70 |  | 7 | 500FS80-12.5 | 500FS80-25 | 500FS80-50
Cd | 508.5 +2/-0 | 10 ±2 | 3 | 3 | 50 | 2.05 | 7 | 508FS10-12.5 | 508FS10-25 | 508FS10-50
| 510.0 +3/0 | 10 ±2 | 3 | 3 | 50 | 2.05 | 7 |  | 510FS10-25 | 510FS10-50
Ar/Ion laser | 514.5 +0.2/0 | 1 ±0.2 | 2 | 6 | 60 | 2.05 | 3.5 | 515FS01-12.5 | 515FS01-25 | 515FS01-50
Ar/Ion laser | 514.5 +0.2/-0 | 1 ±0.2 | 2 | 2 | 40 | 2.05 | 8.5 | 515FS02-12.5 | 515FS02-25 | 515FS02-50
Ar/Ion laser | 514.5 +0.5/-0 | 3 ±0.5 | 2 | 2 | 45 | 2.05 | 8.5 | 515FS03-12.5 | 515FS03-25 | 515FS03-50
Ar/Ion laser | 514.5 +2/-0 | 10 ±2 | 3 | 3 | 50 | 2.05 | 7 | 515FS10-12.5 | 515FS10-25 | 515FS10-50
| 520.0 +3/-0 | 10 ±2 | 3 | 3 | 50 | 2.05 | 7 | 520FS10-12.5 | 520FS10-25 | 520FS10-50
| 523.0 +3/-0 | 10 ±2 | 3 | 3 | 50 | 2.05 | 7 | 523FS10-12.5 | 523FS10-25 | 523FS10-50
| 530.0 +3/-0 | 10 ±2 | 3 | 3 | 50 | 2.05 | 7 |  | 530FS10-25 | 530FS10-50
Nd/YAG laser | 532.0 +0.2/-0 | 1 ±0.2 | 2 | 6 | 60 | 2.05 | 3.5 | 532FS01-12.5 | 532FS01-25 | 532FS01-50
Nd/YAG laser | 532.0 +0.2/-0 | 1 ±0.2 | 2 | 2 | 40 | 2.05 | 8.5 | 532FS02-12.5 | 532FS02-25 | 532FS02-50
Nd/YAG laser | 532.0 +0.5/-0 | 3 ±0.5 | 2 | 2 | 45 | 2.05 | 8.5 | 532FS03-12.5 | 532FS03-25 | 532FS03-50
Nd/YAG laser | 532.0 +2/-0 | 10 ±2 | 3 | 3 | 50 | 2.05 | 7 | 532FS10-12.5 | 532FS10-25 | 532FS10-50
Ti | 535.0 +2/-0 | 10 ±2 | 3 | 3 | 50 | 2.05 | 7 | 535FS10-12.5 | 535FS10-25 | 535FS10-50
| 540.0 +3/-0 | 10 ±2 | 3 | 3 | 50 | 2.05 | 7 | 540FS10-12.5 | 540FS10-25 | 540FS10-50
| 543.5 +2/-0 | 10 ±2 | 3 | 3 | 50 | 2.05 | 7 | 544FS10-12.5 | 544FS10-25 | 544FS10-50
Hg | 546.1 +1/-0 | 5 ±1 | 2 | 2 | 45 | 1.45 | 7 | 546FS05-12.5 | 546FS05-25 | 546FS05-50
Hg | 546.1 +2/-0 | 10 ±2 | 3 | 3 | 50 | 2.05 | 7 | 546FS10-12.5 | 546FS10-25 | 546FS10-50
| 550.0 +3/0 | 10 ±2 | 3 | 3 | 50 | 2.05 | 7 | 550FS10-12.5 | 550FS10-25 | 550FS10-50
| 550.0 ±2 | 20 ±4 | 3 | 3 | 50 | 1.45 | 7 | 550FS20-12.5 | 550FS20-25 | 550FS20-50
| 550.0 +10/-0 | 40 ±8 | 3 | 3 | 50 | 2.05 | 7 | 550FS40-12.5 | 550FS40-25 | 550FS40-50
| 550.0 +25/-0 | 80 ±16 |  | 9 | 70 |  | 7 |  | 550FS80-25 | 550FS80-50
| 560.0 +3/-0 | 10 ±2 | 3 | 3 | 50 | 2.05 | 7 | 560FS10-12.5 | 560FS10-25 | 560FS10-50
TYPE | CW/L (nm) | FWHM (nm) | # OF CAV | FILTER TYPE | MIN.T (%) | N | MAX THICK (MM) | PART NUMBERS
[8 empty] | 12.5MM DIA. | 25MM DIA. | 50MM DIA
| 570.0 +3/-0 | 10 ±2 | 3 | 3 | 50 | 2.05 | 7 |  | 570FS10-25 | 570FS10-50
Hg | 577.0 +1/-0 | 5 ±2 | 2 | 2 | 45 | 1.45 | 7 | 577FS05-12.5 | 577FS05-25 | 577FS05-50
Hg | 577.0 +2/-0 | 10 ±2 | 3 | 3 | 50 | 2.05 | 7 | 577FS10-12.5 | 577FS10-25 | 577FS10-50
| 580.0 +3/-0 | 10 ±2 | 3 | 3 | 50 | 2.05 | 7 | 580FS10-12.5 | 580FS10-25 | 580FS10-50
Na | 589.3 +2/-0 | 10 ±2 | 3 | 3 | 50 | 2.05 | 7 | 589FS10-12.5 | 589FS10-25 | 589FS10-50
| 590.0 +3/-0 | 10 ±2 | 3 | 3 | 50 | 2.05 | 7 |  | 590FS10-25 | 590FS10-50
| 600.0 +3/-0 | 10 ±2 | 3 | 3 | 50 | 2.05 | 7 | 600FS10-12.5 | 600FS10-25 | 600FS10-50
| 600.0 ±2 | 20 ±4 | 3 | 3 | 50 | 1.45 | 7 | 600FS20-12.5 | 600FS20-25 | 600FS20-50
| 600.0 +10/-0 | 40 ±8 | 3 | 3 | 50 | 2.05 | 7 | 600FS40-12.5 | 600FS40-25 | 600FS40-50
| 600.0 +25/-0 | 80 ±16 |  | 9 | 70 |  | 7 | 600FS80-12.5 | 600FS80-25 | 600FS80-50
| 610.0 +3/-0 | 10 ±2 | 3 | 3 | 50 | 2.05 | 7 |  | 610FS10-25 | 610FS10-50
| 620.0 +3/-0 | 10 ±2 | 3 | 3 | 50 | 2.05 | 7 | 620FS10-12.5 | 620FS10-25 | 620FS10-50
| 630.0 +3/-0 | 10 ±2 | 3 | 3 | 50 | 2.05 | 7 |  | 630FS10-25 | 630FS10-50
HeNa laser | 632.8 +0.2/-0 | 1 ±0.2 | 2 | 6 | 60 | 2.05 | 7 | 633FS01-12.5 | 633FS01-25 | 633FS01-50
HeNa laser | 632.8 +0.2/-0 | 1 ±0.2 | 2 | 2 | 40 | 2.05 | 7 | 633FS02-12.5 | 633FS02-25 | 633FS02-50
HeNa laser | 632.8 +0.5/-0 | 3 ±0.5 | 2 | 2 | 45 | 2.05 | 7 | 633FS03-12.5 | 633FS03-25 | 633FS03-50
HeNa laser | 632.8 +2/-0 | 10 ±2 | 3 | 3 | 50 | 2.05 | 7 | 633FS10-12.5 | 633FS10-25 | 633FS10-50
Zn | 636.2 +2/-0 | 10 ±2 | 3 | 3 | 50 | 2.05 | 7 | 636FS10-12.5 | 636FS10-25 | 636FS10-50
| 640.0 +3/-0 | 10 ±2 | 3 | 3 | 50 | 2.05 | 7 | 640FS10-12.5 | 640FS10-25 | 640FS10-50
Kr laser | 647.1 +0.2/-0 | 1 ±0.2 | 2 | 6 | 60 | 2.05 | 3.5 | 647FS01-12.5 | 647FS01-25 | 647FS01-50
Kr laser | 647.1 +0.2/-0 | 1 ±0.2 | 2 | 2 | 40 | 2.05 | 8.5 | 647FS02-12.5 | 647FS02-25 | 647FS02-50
Kr laser | 647.1 +0.5/-0 | 3 ±0.5 | 2 | 2 | 45 | 2.05 | 8.5 | 647FS03-12.5 | 647FS03-25 | 647FS03-50
Kr laser | 647.1 +2/-0 | 10 ±2 | 3 | 3 | 50 | 2.05 | 7 | 647FS10-12.5 | 647FS10-25 | 647FS10-50
| 650.0 +3/-0 | 10 ±2 | 3 | 3 | 50 | 2.05 | 7 | 650FS10-12.5 | 650FS10-25 | 650FS10-50
| 650.0 ±2 | 20 ±4 | 3 | 3 | 50 | 2.05 | 7 | 650FS20-12.5 | 650FS20-25 | 650FS20-50
| 650.0 +10/-0 | 40 ±8 | 3 | 3 | 50 | 2.05 | 7 | 650FS40-12.5 | 650FS40-25 | 650FS40-50
| 650.0 +25/-0 | 80 ±16 |  | 9 | 70 |  | 7 | 650FS80-12.5 | 650FS80-25 | 650FS80-50
Ha | 656.3 +0.2/-0 | 1 ±0.2 | 2 | 6 | 60 | 2.05 | 3.5 | 656FS01-12.5 | 656FS01-25 | 656FS01-50
Ha | 656.3 +0.2/-0 | 1 ±0.2 | 2 | 2 | 40 | 2.05 | 8.5 | 656FS02-12.5 | 656FS02-25 | 656FS02-50
Ha | 656.3 +0.5/-0 | 3 ±0.5 | 2 | 2 | 45 | 2.05 | 8.5 | 656FS03-12.5 | 656FS03-25 | 656FS03-50
Ha | 656.3 +2/-0 | 10 ±2 | 3 | 3 | 50 | 2.05 | 7 | 656FS10-12.5 | 656FS10-25 | 656FS10-50
| 660.0 +3/-0 | 10 ±2 | 3 | 3 | 50 | 2.05 | 7 | 660FS10-12.5 | 660FS10-25 | 660FS10-50
| 670.0 +3/-0 | 10 ±2 | 3 | 3 | 50 | 2.05 | 7 | 670FS10-12.5 | 670FS10-25 | 670FS10-50
Li | 670.8 +2/-0 | 10 ±2 | 3 | 3 | 50 | 2.05 | 7 | 671FS10-12.5 | 671FS10-25 | 671FS10-50
Laser Diode | 675.0 +2/-0 | 10 ±2 | 3 | 3 | 50 | 2.05 | 7 | 675FS10-12.5 | 675FS10-25 | 675FS10-50
Laser Diode | 675.0 ±2 | 20 ±4 | 3 | 3 | 50 | 2.05 | 7 | 675FS20-12.5 | 675FS20-25 | 675FS20-50
| 680.0 +3/-0 | 10 ±2 | 3 | 3 | 50 | 2.05 | 7 | 680FS10-12.5 | 680FS10-25 | 680FS10-50
| 690.0 +3/-0 | 10 ±2 | 3 | 3 | 50 | 2.05 | 7 | 690FS10-12.5 | 690FS10-25 | 690FS10-50
Ruby laser | 694.3 +0.2/-0 | 1 ±0.2 | 2 | 6 | 60 | 2.05 | 3.5 | 694FS01-12.5 | 694FS01-25 | 694FS01-50
Ruby laser | 694.3 +0.2/-0 | 1 ±0.2 | 2 | 2 | 40 | 2.05 | 8.5 | 694FS02-12.5 | 694FS02-25 | 694FS02-50
Ruby laser | 694.3 +0.5/-0 | 3 ±0.5 | 2 | 2 | 45 | 2.05 | 8.5 | 694FS03-12.5 | 694FS03-25 | 694FS03-50
Ruby laser | 694.3 +2/-0 | 10 ±2 | 3 | 3 | 50 | 2.05 | 7 | 694FS10-12.5 | 694FS10-25 | 694FS10-50
| 700.0 +3/-0 | 10 ±2 | 3 | 3 | 50 | 2.05 | 7 | 700FS10-12.5 | 700FS10-25 | 700FS10-50
| 700.0 ±2 | 20 ±4 | 3 | 3 | 50 | 2.05 | 7 | 700FS20-12.5 | 700FS20-25 | 700FS20-50
| 700.0 +10/-0 | 40 ±8 | 3 | 3 | 50 | 2.05 | 7 | 700FS40-12.5 | 700FS40-25 | 700FS40-50
| 700.0 +25/-0 | 80 ±16 |  | 9 | 65 |  | 7 | 700FS80-12.5 | 700FS80-25 | 700FS80-50
| 710.0 +3/-0 | 10 ±2 | 3 | 3 | 50 | 2.05 | 7 |  | 710FS10-25 | 710FS10-50
| 720.0 +3/-0 | 10 ±2 | 3 | 3 | 50 | 2.05 | 7 |  | 720FS10-25 | 720FS10-50
| 730.0 +3/-0 | 10 ±2 | 3 | 3 | 50 | 2.05 | 7 |  | 730FS10-25 | 730FS10-50
| 740.0 +3/-0 | 10 ±2 | 3 | 3 | 50 | 2.05 | 7 |  | 740FS10-25 | 740FS10-50
| 750.0 +3/-0 | 10 ±2 | 3 | 3 | 45 | 2.05 | 7 | 750FS10-12.5 | 750FS10-25 | 750FS10-50
| 750.0 ±2 | 20 ±4 | 3 | 3 | 45 | 2.05 | 7 | 750FS20-12.5 | 750FS20-25 | 750FS20-50
| 750.0 +10/-0 | 40 ±8 | 3 | 3 | 40 | 2.05 | 7 | 750FS40-12.5 | 750FS40-25 | 750FS40-50
TYPE | CW/L (nm) | FWHM (nm) | # OF CAV | FILTER TYPE | MIN.T (%) | N | MAX THICK (MM) | PART NUMBERS
[8 empty] | 12.5MM DIA. | 25MM DIA. | 50MM DIA
| 750.0 +25/-0 | 100 ±20 |  | 9 | 65 |  | 7 | 750FS00-12.5 | 750FS00-25 | 750FS00-50
| 760.0 +3/-0 | 10 ±2 | 3 | 3 | 45 | 2.05 | 7 |  | 760FS10-25 | 760FS10-50
| 766.5 +2/-0 | 10 ±2 | 3 | 3 | 45 | 2.05 | 7 | 766FS10-12.5 | 766FS10-25 | 766FS10-50
| 770.0 +3/-0 | 10 ±2 | 3 | 3 | 45 | 2.05 | 7 |  | 770FS10-25 | 770FS10-50
Rb | 780.0 +3/-0 | 10 ±2 | 3 | 3 | 45 | 2.05 | 7 | 780FS10-12.5 | 780FS10-25 | 780FS10-50
Laser Diode | 780.0 ±2 | 20 ±4 | 3 | 3 | 45 | 2.05 | 7 | 780FS20-12.5 | 780FS20-25 | 780FS20-50
| 790.0 +3/-0 | 10 ±2 | 3 | 3 | 45 | 2.05 | 7 |  | 790FS10-25 | 790FS10-50
Rb | 794.7 +2/-0 | 10 ±2 | 3 | 3 | 45 | 2.05 | 7 | 795FS10-12.5 | 795FS10-25 | 795FS10-50
| 800.0 +3/-0 | 10 ±2 | 3 | 3 | 45 | 2.05 | 7 | 800FS10-12.5 | 800FS10-25 | 800FS10-50
| 800.0 ±2 | 20 ±4 | 3 | 3 | 45 | 2.05 | 7 | 800FS20-12.5 | 800FS20-25 | 800FS20-50
| 800.0 +10/-0 | 40 ±8 | 3 | 3 | 45 | 2.05 | 7 | 800FS40-12.5 | 800FS40-25 | 800FS40-50
| 800.0 +25/-0 | 100 ±20 |  | 9 | 65 |  | 7 | 800FS00-12.5 | 800FS00-25 | 800FS00-50
Laser Diode | 810.0 +3/-0 | 10 ±2 | 3 | 3 | 45 | 2.05 | 7 | 810FS10-12.5 | 810FS10-25 | 810FS10-50
Laser Diode | 810.0 ±2 | 20 ±4 | 3 | 3 | 45 | 2.05 | 7 | 810FS20-12.5 | 810FS20-25 | 810FS20-50
| 820.0 +3/-0 | 10 ±2 | 3 | 3 | 45 | 2.05 | 7 |  | 820FS10-25 | 820FS10-50
GaAlAs laser | 830.0 +3/-0 | 10 ±2 | 3 | 3 | 45 | 2.05 | 7 | 830FS10-12.5 | 830FS10-25 | 830FS10-50
Laser Diode | 830.0 ±2 | 20 ±4 | 3 | 3 | 45 | 2.05 | 7 | 830FS20-12.5 | 830FS20-25 | 830FS20-50
| 840.0 +3/-0 | 10 ±2 | 3 | 3 | 45 | 2.05 | 7 | 840FS10-12.5 | 840FS10-25 | 840FS10-50
| 850.0 +3/-0 | 10 ±2 | 3 |  | 45 | 2.05 | 7 | 850FS10-12.5 | 850FS10-25 | 850FS10-50
| 850.0 ±2 | 20 ±4 | 3 | 3 | 45 | 2.05 | 7 | 850FS20-12.5 | 850FS20-25 | 850FS20-50
| 850.0 +10/-0 | 40 ±8 | 3 | 3 | 45 | 2.05 | 7 | 850FS40-12.5 | 850FS40-25 | 850FS40-50
| 850.0 +25/-0 | 100 ±20 |  | 9 | 65 |  | 7 | 850FS00-12.5 | 850FS00-25 | 850FS00-50
| 860.0 +3/-0 | 10 ±2 | 3 | 3 | 45 | 2.05 | 7 |  | 860FS10-25 | 860FS10-50
| 870.0 +3/-0 | 10 ±2 | 3 | 3 | 45 | 2.05 | 7 |  | 870FS10-25 | 870FS10-50
| 880.0 +3/-0 | 10 ±2 | 3 | 3 | 45 | 2.05 | 7 | 880FS10-12.5 | 880FS10-25 | 880FS10-50
| 890.0 +3/-0 | 10 ±2 | 3 | 3 | 45 | 2.05 | 7 |  | 890FS10-25 | 890FS10-50
Laser Diode | 895.0 +3/-0 | 10 ±2 | 3 | 3 | 45 | 2.05 | 7 | 895FS10-12.5 | 895FS10-25 | 895FS10-50
| 900.0 +3/-0 | 10 ±2 | 3 | 3 | 45 | 2.05 | 7 | 900FS10-12.5 | 900FS10-25 | 900FS10-50
| 900.0 ±2 | 20 ±4 | 3 | 3 | 45 | 2.05 | 7 | 900FS20-12.5 | 900FS20-25 | 900FS20-50
| 900.0 +10/-0 | 40 ±8 | 3 | 3 | 45 | 2.05 | 7 | 900FS40-12.5 | 900FS40-25 | 900FS40-50
| 900.0 +25/-0 | 100 ±20 |  | 9 | 65 |  | 7 | 900FS00-12.5 | 900FS00-25 | 900FS00-50
GaAs | 905.0 +0.2/-0 | 1 ±0.2 | 2 | 6 | 55 | 2.05 | 3.5 | 905FS01-12.5 | 905FS01-25 | 905FS01-50
GaAs | 905.0 +0.2/-0 | 1 ±0.2 | 2 | 2 | 35 | 2.05 | 8.5 | 905FS02-12.5 | 905FS02-25 | 905FS02-50
GaAs | 905.0 +0.5/-0 | 3 ±0.5 | 2 | 2 | 40 | 2.05 | 8.5 | 905FS03-12.5 | 905FS03-25 | 905FS03-50
GaAs | 905.0 +2/-0 | 10 ±0.2 | 3 | 3 | 45 | 2.05 | 7 | 905FS10-12.5 | 905FS10-25 | 905FS10-50
| 910.0 +3/-0 | 10 ±2 | 3 | 3 | 45 | 2.05 | 7 |  | 910FS10-25 | 910FS10-50
| 920.0 +3/-0 | 10 ±2 | 3 | 3 | 45 | 2.05 | 7 |  | 920FS10-25 | 920FS10-50
| 930.0 +3/-0 | 10 ±2 | 3 | 3 | 45 | 2.05 | 7 |  | 930FS10-25 | 930FS10-50
| 940.0 +3/-0 | 10 ±2 | 3 | 3 | 45 | 2.05 | 7 |  | 940FS10-25 | 940FS10-50
| 950.0 +3/-0 | 10 ±2 | 3 | 3 | 45 | 2.05 | 7 | 950FS10-12.5 | 950FS10-25 | 950FS10-50
| 950.0 ±2 | 20 ±4 | 3 | 3 | 45 | 2.05 | 7 | 950FS20-12.5 | 950FS20-25 | 950FS20-50
| 950.0 +10/-0 | 40 ±8 | 3 | 3 | 40 | 1.45 | 7 | 950FS40-12.5 | 950FS40-25 | 950FS40-50
| 950.0 +25/-0 | 100 ±20 |  | 9 | 60 |  | 7 | 950FS00-12.5 | 950FS00-25 | 950FS00-50
| 960.0 +3/-0 | 10 ±2 | 3 | 3 | 45 | 2.05 | 7 |  | 960FS10-25 | 960FS10-50
| 970.0 +3/-0 | 10 ±2 | 3 | 3 | 45 | 2.05 | 7 |  | 970FS10-25 | 970FS10-50
| 980.0 +3/-0 | 10 ±2 | 3 | 3 | 45 | 2.05 | 7 |  | 980FS10-25 | 980FS10-50
| 990.0 +3/-0 | 10 ±2 | 3 | 3 | 45 | 2.05 | 7 |  | 990FS10-25 | 990FS10-50
TYPE | CW/L (nm) | FWHM (nm) | # OF CAV | FILTER TYPE | MIN.T (%) | N | MAX THICK (MM) | PART NUMBERS
[8 empty] | 12.5MM DIA. | 25MM DIA. | 50MM DIA
| 1000.0 +3/-0 | 10 ±2 | 3 | 3 | 40 | 2.05 | 8.5 | 100FS10-12.5 | 100FS10-25 | 100FS10-50
| 1000.0 ±2 | 20 ±4 | 3 | 3 | 40 | 2.05 | 8.5 | 100FS20-12.5 | 100FS20-25 | 100FS20-50
| 1000.0 +10/-0 | 40 ±8 | 3 | 3 | 40 | 2.05 | 8.5 | 100FS40-12.5 | 100FS40-25 | 100FS40-50
| 1000.0 +25/-0 | 100 ±20 | 3 | 9 | 60 | 2.05 | 8.5 | 100FS00-12.5 | 100FS00-25 | 100FS00-50
| 1014.0 +3/-0 | 10 ±2 | 3 | 3 | 40 | 2.05 | 8.5 | 014FS10-12.5 | 014FS10-25 | 014FS10-50
| 1045.0 +3/-0 | 10 ±2 | 3 | 3 | 40 | 2.05 | 8.5 | 046FS10-12.5 | 046FS10-25 | 046FS10-50
| 1050.0 +3/-0 | 10 ±2 | 3 | 3 | 40 | 2.05 | 8.5 | 050FS10-12.5 | 050FS10-25 | 050FS10-50
Nd/Laser | 1064.0 +0.2/-0.0 | 1 ±0.2 | 2 | 6 | 55 | 2.05 | 8.5 | 064FS01-12.5 | 064FS01-25 | 064FS01-50
Nd/YAG | 1064.0 +0.2/-0.0 | 1 ±0.2 | 2 | 2 | 30 | 2.05 | 8.5 | 064FS02-12.5 | 064FS02-25 | 064FS02-50
Nd/YAG | 1064.0 +0.5/-0.0 | 3 ±0.5 | 2 | 2 | 35 | 2.05 | 8.5 | 064FS03-12.5 | 064FS03-25 | 064FS03-50
Nd/YAG | 1064.0 +2/-0 | 10 ±2 | 3 | 3 | 40 | 2.05 | 8.5 | 064FS10-12.5 | 064FS10-25 | 064FS10-50
| 1100.0 +3/-0 | 10 ±2 | 3 | 3 | 40 | 2.05 | 8.5 | 110FS10-12.5 | 110FS10-25 | 110FS10-50
| 1150.0 +3/-0 | 10 ±2 | 3 | 3 | 40 | 2.05 | 8.5 | 115FS10-12.5 | 115FS10-25 | 115FS10-50
| 1200.0 +3/-0 | 10 ±2 | 2 | 2 | 35 | 2.05 | 8.5 | 120FS10-12.5 | 120FS10-25 | 120FS10-50
| 1250.0 +3/-0 | 10 ±2 | 2 | 2 | 35 | 2.05 | 8.5 | 125FS10-12.5 | 125FS10-25 | 125FS10-50
Laser Diode | 1300.0 +3/-0 | 10 ±2 | 2 | 2 | 35 | 2.05 | 8.5 | 130FS10-12.5 | 130FS10-25 | 130FS10-50
Laser Diode | 1300.0 ±3 | 20 ±5 | 3 | 3 | 35 | 2.05 | 8.5 | 130FS20-12.5 | 130FS20-25 | 130FS20-50
Laser Diode | 1350.0 +3/-0 | 10 ±2 | 2 | 2 | 35 | 2.05 | 8.5 | 135FS10-12.5 | 135FS10-25 | 135FS10-50
Laser Diode | 1400.0 +3/-0 | 10 ±2 | 2 | 2 | 30 | 2.05 | 8.5 | 140FS10-12.5 | 140FS10-25 | 140FS10-50
Laser Diode | 1500.0 +3/-0 | 10 ±2 | 2 | 2 | 30 | 2.05 | 8.5 | 150FS10-12.5 | 150FS10-25 | 150FS10-50
Laser Diode | 1500.0 ±3 | 20 ±5 | 3 | 3 | 30 | 2.05 | 8.5 | 150FS20-12.5 | 150FS20-25 | 150FS20-50
Laser Diode | 1550.0 +3/-0 | 10 ±2 | 2 | 2 | 30 | 2.05 | 8.5 | 155FS10-12.5 | 155FS10-25 | 155FS10-50
Laser Diode | 1550.0 ±3 | 20 ±5 | 3 | 3 | 30 | 2.05 | 8.5 | 155FS20-12.5 | 155FS20-25 | 155FS20-50